## Introduction
Magnatech - Soudage orbital des tubes
Volume de soudure /Poids du métal d'apport copyright Magnatech 2001
INTRODUCTION
Le but de ce programme est de permettre le calcul rapide des temps sous tension d'arc, des temps de soudage, et des poids de métal de remplissage pour des projets de soudage manuel, semi-automatiques, et mécanisés des tubes. Quatre des préparations les plus communes des joints sont employés dans ces calculs.
Un guide des taux approximatifs de dépôt pour différents procédés est donné. Attention : ce sont des taux pour la soudure des tubes en position fixe seulement et ne sont pas significatifs de taux plus élevés réalisables quand le tube peut être mis en rotation. Bien que le dépôt évalué et les coefficients d'utilisation ont été pris dans un éventail de sources industrielles, ils doivent être utilisés comme des directives seulement. Les différentes applications, la qualification des soudeurs, et si la soudure doit être faite dans un atelier de fabrication ou sur un chantier peuvent rendre ces hypothèses imprécises. Nous encourageons chaque utilisateur à vérifier les données standard avec les données réelles de productivité de sa compagnie et à employer des données réelles pour tous les calculs. Certaines applications, par exemple avec des matériaux exigeant le contrôle stricte de la température entre les passes, affectent nettement le coefficient d'utilisation, si la soudure est faite manuellement ou avec un équipement mécanisé. Nous vous encourageons à vérifier les calculs des périodes pour vos futurs projets avec les taux réels des soudures réalisées.
Cette calculatrice permet une comparaison rapide entre les techniques manuelles et mécanisées et fournit des informations réalistes sur les améliorations de productivité qui peuvent être réalisées en utilisant la soudure mécanisée. Cependant, elle devrait être employée comme guide seulement. Etant donné les nombreuses variables du lieu de travail, Magnatech ne peut assumer aucune responsabilité concernant l'exactitude des résultats de cette calculatrice pour prévoir des temps réels d'arc et des temps de soudage en toutes les circonstances.
MAGNATECH lp
6 Kripes road
P.o. Box 260
Est Granby, CT 06026 Etats-Unis
Téléphone: (860)653-2573
Fax: (860)653-0486
Site web : www.magnatech-lp.com
Email : info@magnatech-lp.com

## Hypothèses
Magnatech - Soudage orbital des tubes
Volume de soudure /Poids du métal d'apport copyright Magnatech 2001
HYPOTHESES POUR LE CALCUL DES SOUDURES
A. GENERALITES
Toutes les hypothèses sont basées sur la soudure d'un tube en position fixe et horizontale (5G). La torche tourne autour d'un tube fixe en position et en rotation.
B. DEFINITIONS
1. Taux de déposition - Métal d'apport déposé par unité de temps d'arc
>Soudage TIG manuel ou orbital - (0.45 kg/hr)
>Soudage manuel avec baguettes - (2.27 kg/hr)
>Soudage MIG/MAG semi-automatique - (3.6 kg/hr)
>Soudage MIG/MAG orbital - (3.6 kg/hr)
2 .Facteur de marche - en pourcentage du temps d'arc
>Soudage manuel baguettes ou TIG - 15-25%
>Soudage MIG/MAG semi-automatique - 20-40%
>Soudage orbital TIG ou MIG/MAG - 70-80%
3. Temps d'arc
>Temps pour souder le joint avec un facteur de marche de 100 %
4. Temps de soudage
>Temps pour souder le joint avec un facteur de marche réaliste.
C:\My Documents\Misc\Weld Calculation Assumptions May01.wpd rnh

## Détails des joints
Magnatech - Soudage orbital des tubes
Volume de soudure /Poids du métal d'apport copyright Magnatech 2001
DETAILS DES JOINTS
1. GENERALITES
Les dimensions habituelles des joints sont données ci-dessous comme des guides - utiliser les dimensions de la procédure si elle est disponible
2. DIMENSIONS HABITUELLES
(Les angles sont mesurés sur l'extrémité du tube, ce sont donc des demi-angles pour le chanfrein)
Chanfrein en Vé
A = Angle: 37.5° (ASME) or 30° (API)
L = Epaisseur à la racine (1.5 - 3mm)
G = Ecart à la racine (1.5 - 3mm)
C = Relief de cape (3mm)
Chanfrein en Vé étroit
A1 = Angle primaire : 37.5° (Angle le plus près de l'intérieur)
A2 = Angle secondaire : 10% (Angle le plus près de l'extérieur)
L = Epaisseur à la racine : (1.5 - 3mm)
G = Ecart à la racine : (1.5 - 3mm)
H = Dimension pour A1: (19mm) (Dimension depuis l'intérieur ou se produit le changement d'angle)
C = Relief de cape : (3mm)
Chanfrein en tulipe
A = Angle primaire : 20°
L = Epaisseur à la racine : (1.3 - 1.5mm)
E = Extension de la racine : (0.75 - 1.3mm)
C = Relief de cape : (3mm)
R = Rayon du congé : (2.4mm)
Chanfrein en tulipe étroit
A1 = Angle primaire : 37.5° (Angle le plus près de l'intérieur)
A2 = Angle secondaire : 10% (Angle le plus près de l'extérieur)
L = Epaisseur à la racine : (0.75 - 1.5mm)
E = Extension de la racine : (0.75 - 1.3mm)
H = Dimension pour A1: (19mm) (Dimension depuis l'intérieur ou se produit le changement d'angle)
C = Relief de cape : (3mm)
R = Rayon du congé : 0.094" (2.4mm)

## Joint en Vé calculs
Magnatech - Soudage orbital des tubes
Volume de soudure /Poids du métal d'apport copyright Magnatech 2001
Détails du joint |  |  | Production
Diamètre du tube en mm | (D) | 0 | Taux de déposition en kg/hr |  |  |  | 3.6
Epaisseur du tube en mm | (T) | 0 | Facteur d'utilisation en % |  |  |  | 80%
Epaisseur de racine en mm | (L) | 0 | Nombre de joints |  |  |  | 14
Angle du chanfrein en deg. | (A) | 0 | Nombre d'heures par poste |  |  |  | 12
Ecart à la racine en mm | (G) | 0 | Nombre de postes par jour |  |  |  | 1
Relief de cape en mm | (C) | 0 | Nombre de jours par semaine |  |  |  | 6
|  |  | Nombre de machines en service |  |  |  | 1
|  |  | 0 | T-L | 0 | 0
Calcul des volumes |  |  | Calcul des temps
Surface de la section (mm2) |  | 0 | Durée sous tension d'arc par joint |  |  |  | 0
Volume du cordon (mm3) |  | 0 | Durée du soudage par joint (hr) |  |  |  | 0
Poids spécifique (kg/mm3) |  | 7.8e-06 | Durée du soudage par joint (mn) |  |  |  | 0
Poids du métal d'apport (kg) |  | 0 | Poids total de la soudure |  |  |  | 0
|  |  | Durée totale sous tension d'arc |  |  |  | 0
|  |  | Durée du soudage en heures |  |  |  | 0
|  |  | Durée du soudage en nombre de postes |  |  |  | 0
|  |  | Durée du soudage en jours |  |  |  | 0
|  |  | Durée du soudage en semaines |  |  |  | 0
Calcul des temps avec plusieurs machines en service
|  |  | Durée totale sous tension d'arc en heures |  |  |  | 0
|  |  | Durée totale du soudage en heures |  |  |  | 0
|  |  | Durée totale du soudage en semaines |  |  |  | 0

## Joint en Vé, croquis
V
D = (Diamètre du tube)
T = (Epaisseur du tube)
L = (Epaisseur de racine)
A = (Angle du chanfrein)
C = (Relief de cape)
G = (Ecart à la racine)
JOINT EN VÉ

## Joint tulipe, calculs
Magnatech - Soudage orbital des tubes
Volume de soudure /Poids du métal d'apport copyright Magnatech 2001
Détails du joint |  |  |  | Production
Diamètre du tube en mm |  | (D) | 508 | Taux de déposition en kg/hr | 2
Epaisseur du tube en mm |  | (T) | 16 | Facteur d'utilisation en % | 50%
Rayon du congé en mm |  | (R) | 2 | Nombre de joints | 10
Extension à la racine en mm |  | (E) | 5 | Nombre de postes par jour | 8
Epaisseur de racine en mm |  | (L) | 2 | Nombre de poste par jour | 3
Angle du chanfrein en deg. |  | (A) | 20 | Nombre de jours par semaine | 5
Relief de cape en mm |  | (C) | 0.51 | Nombre de machines en service | 2
|  | 14 | 12
Calcul des volumes |  |  |  | Calcul des temps
Surface de la section (mm2) |  |  | 246.6949 | Durée sous tension d'arc par joint | 1.582311
Volume du cordon (mm3) |  |  | 405720.8 | Durée du soudage par joint (hr) | 0.7911556
Poids spécifique (kg/mm3) |  |  | 7.8e-06 | Durée du soudage par joint (mn) | 47.46934
Poids du métal d'apport (kg) |  |  | 3.164622 | Poids total de la soudure | 31.64622
|  |  |  | Durée totale sous tension d'arc | 15.82311
| 22.73529 | 258.2899 |  | Durée du soudage en heures | 7.911556
|  |  |  | Durée du soudage en nombre de postes | 0.9889445
|  |  |  | Durée du soudage en jours | 0.3296482
|  |  |  | Durée du soudage en semaines | 0.06592963
Calcul des temps avec plusieurs machines en service
|  |  |  | Durée totale sous tension d'arc en heures | 7.911556
|  |  |  | Durée totale du soudage en heures | 3.955778
|  |  |  | Durée totale du soudage en semaines | 0.03296482
Note on D12: cap height typically 0.1 in.

## Joint tulipe, croquis
T = (Epaisseur du tube)
JOINT TULIPE
A = (Angle du chanfrein)
C = (Relief de cape)
D = (Diamètre du tube)
L = (Epaisseur de racine)
E = (Extension à la racine)
R = (Rayon du congé)

## Joint en Vé étroit, calcul
Magnatech - Soudage orbital des tubes
Volume de soudure /Poids du métal d'apport copyright Magnatech 2001
Détails du joint |  |  |  | Production
Diamètre du tube en mm |  | D | 23 | Taux de déposition en kg/hr | 1
Epaisseur du tube en mm |  | T | 2 | Facteur d'utilisation en % | 100%
Epaisseur de racine en mm |  | L | 1 | Nombre de joints | 10
Angle 1 du chanfrein en deg. |  | A1 | 10 | Nombre d'heures par poste | 8
Angle 2 du chanfrein en deg. |  | A2 | 10 | Nombre de postes par jour | 3
Ecart à la racine en mm |  | G | 1 | Nombre de jours par semaine | 5
Relief de cape en mm |  | C | 1 | Nombre de machines en service | 10
Distance à l'angle 2 en mm |  | H | 1.5
Calcul des volumes |  |  |  | Calcul des temps
Surface de la section (mm2) |  |  | 2.176327 | Durée sous tension d'arc par joint | 0.001902464
Volume du cordon (mm3) |  |  | 243.9057 | Durée du soudage par joint (hr) | 0.001902464
Poids spécifique (kg/mm3) |  |  | 7.8e-06 | Durée du soudage par joint (mn) | 0.1141478
Poids du métal d'apport (kg) |  |  | 0.001902464 | Poids total de la soudure | 0.01902464
|  |  |  | Durée totale sous tension d'arc | 0.01902464
e16 | 1.352654 | 0.5 | e14 | Durée du soudage en heures | 0.01902464
f16 | 3.528981 | 0.5 | e15 | Durée du soudage en nombre de postes | 0.00237808
|  |  |  | Durée du soudage en jours | 0.0007926934
|  |  |  | Durée du soudage en semaines | 0.0001585387
Calcul des temps avec plusieurs machines en service
|  |  |  | Durée totale sous tension d'arc en heures | 0.001902464
|  |  |  | Durée totale du soudage en heures | 0.001902464
|  |  |  | Durée totale du soudage en semaines | 1.585387e-05

## Joint en Vé étroit, croquis
JOINT EN VÉ ETROIT
C = (Relief de cape)
D = (Diamètre du tube)
G = (Ecart à la racine)
L = (Epaisseur de racine)
T = (Epaisseur du tube)
A1 = (Angle 1 du chanfrein)
A2 = (Angle 2 du chanfrein)
H = (Distance pour A1)

## Joint tulipe étroit, calcul
Magnatech - Soudage orbital des tubes
Volume de soudure /Poids du métal d'apport copyright Magnatech 2001
Détails du joint |  |  | Production
Diamètre du tube en mm | D | 60.3 | Taux de déposition en kg/hr |  |  |  | 2
Epaisseur du tube en mm | T | 3.91 | Facteur d'utilisation en % |  |  |  | 50%
Rayon du congé en mm | R | 0.25 | Nombre de joints |  |  |  | 10
Extension à la racine en mm | E | 0.25 | Nombre d'heures par poste |  |  |  | 8
Epaisseur de racine en mm | L | 0.1 | Nombre de postes par jour |  |  |  | 3
Angle 1 du chanfrein en deg. | A1 | 10 | Nombre de jours par semaine |  |  |  | 5
Angle 2 du chanfrein en deg. | A2 | 20 | Nombre de machines en service |  |  |  | 10
Relief de cape en mm | C | 1
Distance à l'angle 2 en mm | H | 0.5
|  | 3.81 | 3.56 | 0.15 | 3.41 | 8.199807 | 3.535175 | 11.73498
Calcul des volumes |  |  | Calcul des temps
Surface de la section (mm2) |  | 8.199807 | Durée sous tension d'arc par joint |  |  |  | 0.008388814
Volume du cordon (mm3) |  | 2150.978 | Durée du soudage par joint (hr) |  |  |  | 0.01677763
Poids spécifique (kg/mm3) |  | 7.8e-06 | Durée du soudage par joint (mn) |  |  |  | 1.006658
Poids du métal d'apport (kg) |  | 0.01677763 | Poids total de la soudure |  |  |  | 0.1677763
|  |  | Durée totale sous tension d'arc |  |  |  | 0.08388814
|  |  | Durée du soudage en heures |  |  |  | 0.1677763
|  |  | Durée du soudage en nombre de postes |  |  |  | 0.02097203
|  |  | Durée du soudage en jours |  |  |  | 0.006990678
|  |  | Durée du soudage en semaines |  |  |  | 0.001398136
Calcul des temps avec plusieurs machines en service
|  |  | Durée totale sous tension d'arc en heures |  |  |  | 0.008388814
|  |  | Durée totale du soudage en heures |  |  |  | 0.01677763
|  |  | Durée totale du soudage en semaines |  |  |  | 0.0001398136

## Joint tulipe étroit, croquis
JOINT TULIPE ETROIT
C = (Relief de cape)
D = (Diamètre du tube)
E = (Extension à la racine)
L = (Epaisseur de racine)
T = (Epaisseur du tube)
A1 = (Angle 1 du chanfrein)
A2 = (Angle 2 du chanfrein)
H = (Distance pour A1)
R = (Rayon du congé)